## Comfort
| Temperatuur |  | Temperatuur |  | Temperatuur |  |  | Winddicht |  | water-afstotend / waterdicht |  |  | ademend / vochtregulering |  | ademend / vochtregulering
| NEN-ISO 9920:2009 (7.3); gemeten volgens NEN-ISO 11092) |  | NEN-ISO 21942:2019 |  | NEN-EN 14058:2017 |  |  | NEN-EN 14058:2017 *(AP between 20 and 50 mm/s) |  | NEN-EN 343:2019 (4.2) |  |  | NEN-ISO 21942:2019 |  | Liquid moisture management AATCC TM 195
Waarde aangeven in: | im,cl normwaarde in rood aangegeven | Max. punten | Rct (m2K/W) normwaarde in rood aangegeven | Max. punten | normwaarde in rood aangegeven |  | Max. punten |  |  | normwaarde in rood aangegeven |  | Max. punten | Ret (m2Pa/W) normwaarde in rood aangegeven | Max. punten | Grade or Class normwaarde in rood aangegeven
Ondershirt | im,cl > 0,34 | 5 | Rct < 0,025 m2K/W | 5 | [8 empty] | Ret < 5 m2Pa/W | 9 | OMMC ≥ 4 | 5
Poloshirt KM | im,cl>0,34 | 5 | Rct < 0,03 m2K/W | 5 | [8 empty] | Ret < 7 m2Pa/W | 9 | OMMC ≥ 3 | 4
Poloshirt LM | im,cl > 0,34 | 5 | Rct < 0,03 m2K/W | 5 | [8 empty] | Ret < 7 m2Pa/W | 9 | OMMC ≥ 3 | 4
Polosweater | im,cl > 0,34 | 5 | [10 empty] | Ret < 7 m2Pa/W | 7 | OMMC ≥ 3 | 4
Waarde aangeven in: | [5 empty] | Class |  |  | Class |  | Class |  |  |  | NEN-EN 343:2019 (4.3)
Softshell jack | im,cl > 0,34 | 5 |  |  | Class 1 |  |  | Class 3 |  | Class 1 |  |  |  |  | Ret < 40 m2Pa/W | 5
Doorwerkjas | im,cl > 0,34 | 5 |  |  | ≥ Class 2 |  | 2 | Class 3 |  | > 13 000 Pa |  | 5 |  |  | Ret < 40 m2Pa/W | 2
Werkbroek | im,cl > 0.34 | 5 | Rct < 0,035 m2K/W | 5 |  |  |  | *Class 2 | [6 empty] | Ret < 25 m2Pa/W | 5
[14 empty] | Totaal aantal punten maximaal: |  | 125
Note on F7: [Opmerkingenthread] U kunt deze opmerkingenthread lezen in uw versie van Excel. Eventuele wijzigingen aan de thread gaan echter verloren als het bestand wordt geopend in een nieuwere versie van Excel. Meer informatie: https://go.microsoft.com/fwlink/?linkid=870924 Opmerking: dit is een eis en zal niet verder worden gewaardeerd!

## Veiligheid
| Antistatica |  | Treksterkte (geweven materiaal) |  |  | Barstdruk of Scheursterkte |  |  | Structurele naadsterkte
| NEN-EN 1149-5 |  |  |  |  | (Barstdruk) NEN-ISO 13938-1 of 2
(gebreide/geknoopte materialen) normwaarde in rood aangegeven
Waarde aangeven in: | Ja/Nee | Max. punten |  |  |  |  | kPa bij 7,3 cm2 | Max. punten
testgebied
Onder-shirt | Wens | 2 |  |  |  | ≥ 400 kPa bij 7,3 cm2 testgebied |  | 2
Poloshirt KM & LM | Wens | 4 |  |  |  | ≥ 400 kPa bij 7,3 cm2 testgebied |  | 5
Polo-sweater | Wens | 4 |  |  |  | ≥ 400 kPa bij 7,3 cm2 testgebied |  | 5
| NEN-EN 1149-5 |  | NEN-ISO 13934-1 normwaarde in rood aangegeven |  |  | (Scheursterkte) NEN-ISO 13937-2 normwaarde in rood aangegeven |  |  | NEN-ISO 13935-2 normwaarde in rood aangegeven
Waarde aangeven in: | Ja/Nee | Max. punten |  | Newton | Max. punten |  | Newton | Max. punten |  | mm | Max. punten
Softshell jack | Wens | 2
Doorwerk-jas |  |  | ≥ 450N |  | 4 | ≥ 30N |  | 4 | ≤ 6mm opening bij 200N |  | 2
Werk-broek | Wens | 2 | ≥ 450N |  | 5 | ≥ 30N |  | 4 | ≤ 6mm opening bij 200N |  | 5
[8 empty] | Totaal aantal punten maximaal: |  |  | 50

## Duurzaamheid
| Pilling |  | slijtage weerstand |  | kleur vastheid |  | kleur vastheid |  | kleur vastheid |  | kleur vastheid |  | kleur vastheid |  | Kreuk herstellend vermogen |  | Snagging
| NEN-EN-ISO 12945-2:2000 normwaarde in rood aangegeven |  | EN-ISO 12947-2 (Geen 2 doorgesleten garens) normwaarde in rood aangegeven |  | EN-ISO 105-B02, Method 1 (kunstlicht) normwaarde in rood aangegeven |  | EN-ISO 105-X12 (wrijving) normwaarde in rood aangegeven |  | normwaarde in rood aangegeven |  | EN-ISO 105-D01 (chemisch reinigen) normwaarde in rood aangegeven |  | EN-ISO 105-E04 (zweet) normwaarde in rood aangegeven |  | EN-ISO 9867:2009 normwaarde in rood aangegeven |  | ASTM D_3939-39 normwaarde in rood aangegeven
(na 5x wasbeurten)
Waarde aangeven in: | grade | Max. punten | rubs | Max. punten | grade | Max. punten | grade | Max. punten | grade | Max. punten | grade | Max. punten | grade | Max. punten | grade | Max. punten |  | grade | Max. punten
Ondershirt | ≥ 3-4 bij 5.000 rubs | 5 | rubs ≥ 25000 bij 9kPa | 5
Poloshirt KM & LM | ≥ 3-4 bij 5.000 rubs | 5 | rubs ≥ 30000 bij 9kPa | 5 | ≥ 4 | 3 | ≥ 4 | 3 | ≥ 4 | 3 |  |  | ≥ 4 | 3 | ≥ 4 | 3 | ≥ 3-4 |  | 5
Polo-sweater | ≥ 3-4 bij 5.000 rubs | 5 | rubs ≥ 30000 bij 9kPa | 5 |  |  | ≥ 4 | 3 | ≥ 4 | 3 |  |  | ≥ 4 | 3 | ≥ 4 | 3 | ≥ 3-4 |  | 5
Softshell jack | ≥ 4 bij 7.000 rubs |  | rubs ≥ 40000 bij 12kPa | 5 | ≥ 4 | 3 | ≥ 4 | 2 | ≥ 4 | 2 | ≥ 4 | 4
Doorwerkjas | ≥ 4 bij 7.000 rubs |  | rubs ≥ 40000 bij 12kPa | 5
Werkbroek | ≥ 4 bij 7.000 rubs | 4 | rubs ≥ 40000 bij 12kPa | 5 | [10 empty] | ≥ 4 | 3
[16 empty] | Totaal aantal punten maximaal: |  |  | 100