## Materialen voorbedrukt CAK
CAK materialen
Productcode CAK | Productnaam | Afmeting (mm) | Kleur | Bedrukking | Grampapier | Binnenzijde kleur | Type papier
alg.010 | Envelop, wit zonder verster | 156x220 | 1 | 1 - zijdig | 80 | Grijs | Rijksbank wit
Alg.010 *1 slag gevouwen* | Envelop, wit zonder verster | 156x220 | 1 | 1 - zijdig | 80 | Grijs | Rijksbank wit
alg.010 zw/rd (FI) | Envelop, wit zonder verster | 156x220 | 1 | 1 - zijdig | 80 | Grijs | Rijksbank wit
CAK/A05/01 | Envelop, wit met venster | 162x229 | FC | 2 - zijdig | 80 | Effen Cyaan Flexo | Rijksbank wit
CAK/A06/03 | Envelop, wit met venster | 162x229 | FC | 2 - zijdig | 80 | Effen Groen PMS 368 Flexo | Rijksbank wit
9520-ENV C5 zonder PB | Envelop, wit met venster | 162x229 | FC | 2 - zijdig | 80 | Effen Groen PMS 368 Flexo | Rijksbank wit
k15.av | Envelop, wit met venster | 229x320 | FC | 2 - zijdig | 90 | Effen Cyaan Flexo | Rijksbank wit
9520-C4-VENSTER-SPECIAL | Envelop, wit met venster | 229x320 | FC | 2 - zijdig | 90 | Effen Groen PMS 368 Flexo | Rijksbank wit
CAK/A20/01 | Envelop, wit met venster | 162x229 | FC | 2 - zijdig | 80 | Effen Cyaan Flexo | Rijksbank wit
CAK/A21/02 | Envelop, wit zonder venster | 162x229 | FC | 2 - zijdig | 80 | Effen Cyaan Flexo | Rijksbank wit
CAK/A22/02 (09-2020) | Envelop, wit met venster | 162x229 | FC | 2 - zijdig | 80 | Effen Cyaan Flexo | Rijksbank wit
CAK/A22/02 | Envelop, wit met venster | 162x229 | FC | 2 - zijdig | 80 | Effen Cyaan Flexo | Rijksbank wit
CAK/A23/02 | Envelop, wit zonder venster | 162x229 | FC | 1 - zijdig | 80 | Effen Cyaan Flexo | Rijksbank wit
CAK/A24/02 | Envelop, wit met venster | 229x320 | FC | 2 - zijdig | 90 | Effen Cyaan Flexo | Rijksbank wit
CAK/A25/01 | Envelop, wit zonder venster | 229x320 | FC | 2 - zijdig | 90 | Effen Cyaan Flexo | Rijksbank wit
CAK/A26/01 | Envelop, wit met venster | 229x320 | FC | 2 - zijdig | 90 | Effen Cyaan Flexo | Rijksbank wit
CAK/A27/01 | Envelop, wit zonder venster | 162x229 | FC | 1 - zijdig | 80 | Effen Cyaan Flexo | Rijksbank wit
CAK/A27/01 * 1 slag gevouwen* | Envelop, wit zonder venster | 162x229 | FC | 1 - zijdig | 80 | Effen Cyaan Flexo | Rijksbank wit
9520-ENV C5 2013 S | Envelop, wit met venster | 162x229 | FC | 2 - zijdig | 80 | Effen Groen PMS 368 Flexo | Rijksbank wit
9520-ENV C5 2013 S | Envelop, wit met venster | 162x229 | FC | 2 - zijdig | 80 | Effen Groen PMS 368 Flexo | Rijksbank wit
Briefpapier
Productcode | Productnaam | Afmeting (mm) | Kleur | Bedrukking | Grampapier | Binnenzijde kleur | Type papier
CAK/A04/01 | Briefvervolgvel, losse vel | 210x297 | FC | 1 - zijdig | 80 | n.v.t. | Wit, laser geschikt
Kettingpapier
Productcode | Productnaam | Afmeting (mm) | Kleur | Bedrukking | Grampapier | Binnenzijde kleur | Type papier
9520-2UP-KETT | Briefpapier op rol | 12 inch x 450mm | FC | 1 - zijdig | 80 | n.v.t. | Kefo Laser
Pomotioneel (brochures)
Productcode | Productnaam | Afmeting (mm) | Kleur | Bedrukking | Grampapier | Binnenzijde kleur | Type papier
9520-CAK/J49/01 | Brochure Wlz 2021 | 148 x 210 | FC | DZ | 100 |  | Wit, offset
9520-CAK/J48/01 | Brochure Wmo 2021 | 148 x 210 | FC | DZ | 100 |  | Wit, offset
CAK/J49/02 | Brochure Wlz 2022 | 148 x 210 | FC | DZ | 100 |  | Wit, offset
CAK/J48/02 | Brochure Wmo 2022 | 148 x 210 | FC | DZ | 100 |  | Wit, offset
9520-CAK/H59/01 | Drukwerk A4, 210 x 297 mm Informatieblad Regeling Wanbetalers | 210 x 297 | FC | Fc | 90 |  | Wit, offset

## Blanco papier
Gewicht:
· Waarde: minimaal 80 g/m2 en maximaal 90 g/m2
Helderheid:
· Meetmethode: ISO2470-2 (D65/10°)
· Eenheid: %
· Waarde: tussen 100 en 110
Witheid:
· Meetmethode: ISO11475 (D65/10°)
· Eenheid: %
· Waarde: tussen 160 en 170
Opaciteit:
· Meetmethode: ISO2471 (D65/10°)
· Eenheid: %
· Waarde: minimaal 92 voor 80 gr/m² en minimaal 94 voor 90 gr/m²
Opdikking/dikte:
· Meetmethode: ISO534
· Eenheid: μm
· Waarde: minimaal 110 voor 80 gr/m² en minimaal 120 voor 90 gr/m²
· Houtvrij;
· Uncoated;
· FSC gecertificeerd;
· Duidelijke markering d.m.v. een etiket rondom het asgat met een door het CAK te bepalen artikelnummer;
· Asgat: 70 mm;
· Rolbreedte: 450 mm;
· Geschat gewicht rol met papier: 400 kg per rol;
· Geschikt voor gebruik in inkjet printers voorzien van pigment inkten;
· Gegarandeerde verwerkbaarheid in nabewerkingsprocessen, m.n. couverteren.
Gewicht:
· Meetmethode: ISO536
· Waarde: 80 g/m2
Dikte:
· Meetmethode: ISO534
Witheid:
· Meetmethode: ISO11475
· Waarde: tussen 160 en 170 CIE
Opaciteit:
· Meetmethode: ISO2471
· Waarde: minimum van 90%
Houdbaarheid:
· Meetmethode: ISO9706
Runnability:
· Meetmethode: NEN12281
· Houtvrij;
· Uncoated;
· FSC en/of PEFC gecertificeerd;
· Verpakkingseenheid: 2.500 vellen (losbladig) per doos;
· Duidelijke markering d.m.v. een etiket op de voor- of achterzijde van de doos met een door het CAK te bepalen artikelnummer;
· Doos dient voorzien te zijn van een snoerband van kunststof voor extra stevigheid;
· Doos mag niet zwaarder zijn dan het ARBO-wettelijk toegestane gewicht.