## Boorstaat
Locatiegegevens | [6 empty] | Boorkern gegevens |  |  | Asfaltpakket |  | Gegevens asfaltlagen | [14 empty] | Gegevens funderingslagen | [8 empty] | Ondergrond |  | Bestandsnaam rapportnummer | Opmerkingen
Lokatie in BPS coordinaten |  |  | Rijspoor | Km | GPS coördinaten |  | Datum uitvoering boring | ID boorkern | Schade boorkern | Totale dikte asfalt [mm] | Totale dikte asfalt gemeten vanuit boorgat [Ja/Nee] | Asfaltlaag 1 |  |  |  |  | Asfaltlaag 2 |  |  |  |  | Asfaltlaag 3 |  |  |  |  | Funderingslaag 1 | [8 empty] | Type ondergrond 1 | Type ondergrond 2
Rijksweg | Baan | Strook |  |  | Breedte graad | Lengte graad | [5 empty] | Type asfalt (cf blad daVerhardingsType) | Gradering | Laagdikte [mm] | Resultaat PAK onderzoek | Nummer (meng-) monster laboratorium PAK - onderzoek | Type asfalt (cf blad daVerhardingsType) | Gradering | Laagdikte [mm] | Resultaat PAK onderzoek [mg/kg] | Nummer (meng-) monster laboratorium PAK - onderzoek | Type asfalt (cf blad daVerhardingsType) | Gradering | Laagdikte [mm] | Resultaat PAK onderzoek [mg/kg] | Nummer (meng-) monster laboratorium PAK - onderzoek | Type fundering | Laagdikte [mm] | Milieuhygiënisch onderzoek (samenstelling) |  | Milieuhygiënisch onderzoek (uitloging) |  | RAW onderzoek (toepassing als ongebonden fudering)
[29 empty] | Toetsingsresultaat BBK [Vrij toepasbaar/Niet toepasbaar] | Monsternummer | Toetsingsresultaat BBK [Vrij toepasbaar/Niet toepasbaar] | Monsternummer | Toetsingsresultaat proef 11 [Voldoet/Voldoet niet] | Toetsingsresultaat proef 35 [Voldoet/Voldoet niet] | Monsternummer
RW001 | 1 HR L | 1 R- R | RS | 1 | 51.9244201 | 4.4777325 | 2021-03-14 | BK-01 | Losliggende laag op 80mm | 215 | Nee | ZOAB (PA) | 0/16 | 55 | Niet bepaald. |  | STAB | 0/16 | 80 | PAK - marker ≤ 250 |  | STAB | 0/22 | 80 | PAK10 - HPLC/GCMS ≤ 75 | MN-01 | Slakken | 180 | Vrij toepasbaar | MN-ae123 | Vrij toepasbaar | MN-ae12 | Voldoet | Voldoet | MN-001 | Zand
RW002 | 1 HR L | 1 R- R | TS | 3 | 51.8 | 4.45 | 2021-03-13 | BK-02 | Laag ligt los op 80mm | 216 | Nee | ZOAB (PA) | 0/16 | 56 | Niet bepaald. |  | ACBIND | 0/16 | 80 | PAK - marker ≤ 250 |  | ACBASE | 0/22 | 80 | PAK10 - HPLC/GCMS ≤ 75 | MN-02 | Slakken gebonden | 182 | Vrij toepasbaar | MN-ae124 | Vrij toepasbaar | MN-ae13 | Voldoet | Voldoet | MN-002 | Klei
RW003 | 1 HR L | 3 U- L | RS | 4 | 51.7 | 4.3 | 2021-03-12 | BK-03 | Gedesintegreerde laag | 217 | Nee | ZOAB (PA) | 0/16 | 57 | Niet bepaald. |  | ACBIND | 0/16 | 80 | PAK - marker ≤ 250 |  | ACBASE | 0/22 | 80 | PAK10 - HPLC/GCMS ≤ 75 | MN-03 | Zandcement | 183 | Vrij toepasbaar | MN-ae125 | Vrij toepasbaar | MN-ae14 | Voldoet | Voldoet | MN-003 | Zand | Veen
RW004 | 1 HR L | 3 R- R | LS | 5 | 51.6 | 4.2 | 2021-03-12 | BK-04 |  | 218 | Nee | ZOAB (PA) | 0/16 | 57 | Niet bepaald. |  | STAB | 0/16 | 80 | PAK - marker ≤ 250 |  | STAB | 0/22 | 81 | PAK10 - HPLC/GCMS ≤ 75 | MN-04 | Betongranulaat | 184 | Vrij toepasbaar | MN-ae126 | Vrij toepasbaar | MN-ae15 | Voldoet | Voldoet | MN-004 | Straatklinker | Zand
RW005 | 1 HR L | 5 R- R | TS | 6 | 51.5 | 4.1 | 2021-11-10 | BK-05 | Losliggende laag op 80mm | 219 | Ja | ZOAB (PA) | 0/16 | 59 | Niet bepaald. |  | ACBIND | 0/16 | 80 | PAK - marker ≤ 250 |  | ACBASE | 0/22 | 80 | PAK10 - HPLC/GCMS ≤ 75 | MN-05 | Hydraulisch menggranulaat | 185 | Vrij toepasbaar | MN-ae127 | Vrij toepasbaar | MN-ae16 | Voldoet | Voldoet | MN-005 | Beton
Note on M1: Dommelen, Arthur van (GPO): Voor elke meerdere asfaltlaag een extra setje van 5 kolomen invoegen

## daVerhardingType
Weg | Baan | Strook | Reep | Resultaat teeronderzoek | Name | Value
RW001 | 1 HR L | 1 B- L | LS | PAK - marker > 250 | SMA | SMA-NL
RW002 | 1 HR R | 1 B- R | RS | PAK - marker ≤ 250 | Steenmastiekasfaltbeton | SMA
RW003 | 0 HR M | 1 C- L | TS | PAK10 - DLC ≤ 50 | Zeer open asfaltbeton | ZOAB
RW004 | VW a | 1 C- R |  | PAK10 - DLC > 50 | ZOAB | ZOAB (PA)
RW005 | VW b | 1 I- L |  | PAK10 - HPLC/GCMS ≤ 75 | ZOAB-R | ZOAB (PA)-R
RW006 | VW c | 1 I- R |  | PAK10 - HPLC/GCMS > 75 | ZOABGB | ZOABGB (PA)
RW007 | VW d | 1 R- L |  | Niet bepaald. | Dubbellaags ZOAB | ZOABTW
RW008 | VW e | 1 R- R |  |  | Gemodificeerd ZOAB | ZOABG
RW009 | VW f | 1 U- L |  | BBK | ZOAB met gemodificeerde bitumen | ZOABGB
RW010 | VW g | 1 U- R |  | Vrij toepasbaar | Duurzaam ZOAB 5,5% bitumen | ZOAB+
RW011 | VW h | 1 V- L |  | Niet toepasbaar | Zeer stil asfalt (vervalt) | ZSA
RW012 | VW i | 1 V- R |  |  | DAB | ACSURF
RW013 | VW j | 1 W- L |  | RAW | DABGB | ACSURFGB
RW014 | VW k | 1 W- R |  | Voldoet | DAB-R | ACSURF-R
RW015 | VW l | 2 I- L |  | Voldoet niet | Dicht asfaltbeton | DAB
RW016 | VW m | 2 I- R |  |  | DAB d.m.v. remixen | DAB-M
RW017 | VW n | 2 R- L |  |  | DAB d.m.v. repaven | DAB-P
RW020 | VW o | 2 R- R |  |  | DAB met asfaltgranulaat(recycled) | DAB-R
RW021 | VW p | 2 U- L |  |  | Gemodificeerd DAB | DABG
RW022 | VW r | 2 U- R |  |  | DAB met gemodificeerde bitumen | DABGB
RW027 | VW s | 3 R- L |  |  | Dunne asfalt deklaag | DAD
RW028 | VW t | 3 U- L |  |  | Dunne geluidreducerende deklaag | DGD
RW029 | VW u | 2 W- R |  |  | Emulsieasfaltbeton | EAB
RW030 | VW x | 2 W- L |  |  | Zeer open emulsie asfaltbeton | ZOEAB
RW031 | VW z | 3 R- R |  |  | Enkele oppervlaktebehandeling | EOB
RW032 | VW w | 3 U- R |  |  | Dubbele oppervlaktebehandeling | DOB
RW033 | VW v | 3 W- L |  |  | Combinatiedeklaag | COMBID
RW035 | VW y | 3 W- R |  |  | Kunststof slijtlaag | KSL
RW036 | PW | 4 R- L |  |  | Open asfaltbeton | OAB
RW037 |  | 4 R- R |  |  | Grindasfaltbeton | GAB
RW038 |  | 5 R- L |  |  | Steenslagasfaltbeton | STAB
RW044 |  | 5 R- R |  |  | STAB of GAB | ACBASE
RW046 |  | 6 R- L |  |  | STABGB | ACBASEGB
RW048 |  | 6 R- R |  |  | STAB-R of GAB-R | ACBASE-R
RW050 |  | 7 R- R |  |  | OAB, STAB of GAB | ACBIND
RW057 |  |  |  |  | OABGB, STABGB | ACBINDGB
RW058 |  |  |  |  | OAB-R, STAB-R of GAB-R | ACBIND-R
RW059 |  |  |  |  | Koudasfalt | KA
RW061 |  |  |  |  | MARS mengsel | MARS
RW065 |  |  |  |  | Gietasfalt | GA
RW067 |  |  |  |  | Div. bitumineuze verhardingen | DIV-BI
RW064 |  |  |  |  | Cementgebonden verharding | CGV
RW073 |  |  |  |  | Ongewapend beton | CEO
RW074 |  |  |  |  | Doorg. gew. beton | CEG
RW076 |  |  |  |  | Doorg. gew. beton met epoxylaag | CEG-E
RW077 |  |  |  |  | Cementbeton | CEBE
RW079 |  |  |  |  | Fundering | FD
RW099 |  |  |  |  | Breekasfaltcement | BRAC
RW200 |  |  |  |  | Zandasfalt | ZAA
RW205 |  |  |  |  | Div. bestratingen | DIV-BE
RW708 |  |  |  |  | Groensteen | GS
RW783 |  |  |  |  | Straatklinkers (gebakken) | SKS
RW835 |  |  |  |  | Teer | TEER
RW915 |  |  |  |  | Ongebonden verharding | OGV
[5 empty] | Tegelverharding | TV
[5 empty] | Betonbanden | BBN
[5 empty] | Betonklinkers | BSS