## Uitwerkingstabel rapportage
ID | [6 empty] | METAGEGEVENS |  |  | STATISTIEKEN (SUB)VAKINDELING |  |  |  |  | RESULTATEN TERUGREKENING | [16 empty] | BEREKENDE RESTLEVENSDUUR | [8 empty] | CONSISTENTIECHECK | [5 empty] | ADVIES |  |  | OIA2.0 bestanden
[15 empty] | DEKLAAG |  |  |  | ONDERLAAG |  |  |  | FUNDERING |  |  | ONDERFUNDERING |  |  | ONDERGROND | INFORMATIE
(sub)vak id | weg | baan | strook | van km. | tot km. | meet- sporen | boor- kern nummer(s) | inspectie- formulier of GIS-link | naam meet- bestand(en) | aantal meet- punten | gem. centrum- deflectie D0 [µm] | variatie- coëffi- ciënt (%) | significant verschil met opvolgend (sub)vak? (j/n/nvt) | eventuele toelichting (sub)vak- indeling | dikte deklaag [mm] | materiaal karakte- ristieken deklaag | stijfheid deklaag, evaluatie (MPa) | shiftfactor stijfheid deklaag | dikte onderlaag (mm) | materiaal karakte- ristieken onderlaag | stijfheid onderlaag, evaluatie (MPa) | shiftfactor stijfheid onderlaag | dikte fundering (mm) | type fundering | stijfheid fundering (MPa) | dikte onder- fundering (mm) | type onder-fundering | stijfheid onder- fundering (MPa) | stijfheid ondergrond (MPa) | fit terug- rekening (%) | eventuele toelichting terug- rekening | Minergetal bestaande verharding (-) | methode (S_r/S_kar of S_r/S_t of eigen invoer) | intensiteit vracht verkeer (vw/dag) | jaarlijkse groei (%) | snelheid vracht- verkeer (km/u) | band- spectrum | aslast- spectrum | jaar RLD - bepaling | berekende rest- levens- duur (jaren) | significant verschil deflecties meet- sporen? (j/n) | zichtbare structurele schade uit visuele inspectie? (j/n) | structurele conditie boorkernen | indruk adviseur uit eigen schouw | rest- levens- duur consistent? (j/n) | eventuele toelichting consistentie restlevens- duur | geadvi- seerde rest- levens- duur (jaren) | dikte verster- king (mm) | maximale dikte reductie (t.b.v. profielcorrecties) (mm) | evaluatie- bestand rijspoor | evaluatie- bestand tussen sporen | her- ontwerp- bestand
RW1-2a | RW001 | 1 HR L | R3 | 87 | 89 | rs | BK-01 t/m 06 | VI01r3_c | naam | 20 | 89 | 18 | nvt |  | 53 | PA-TUD | 2600 | 0.8 | 78 | S78/F78 | 9521 | 0.8 | 296 | Betongranulaat | 1321 |  |  |  | 145 | 1.97 |  | 0.01 | rs/ts | 5500 | 2 | 80 | RWS | Zwaar | 2022 | >50 | ? | n | Ok/goed/prima | wegvak ok/geen schade? | j |  | >50 | - | 35 |  |  | RW1-2a_H

## Contractversie
0
WEGGEDEELTE |  |  |  |  | CONSTRUCTIE EIGENSCHAPPEN ASFALTPAKKET | [5 empty] | CONSTRUCTIE EIGENSCHAPPEN FUNDERING EN ONDERGROND | [6 empty] | BEREKENDE RESTLEVENSDUUR | [8 empty] | OIA2.0 bestand
[5 empty] | DEKLAAG |  |  | ONDERLAAG |  |  | FUNDERING |  |  | ONDERFUNDERING |  |  | ONDERGROND
weg | baan | strook | van km. | tot km. | dikte deklaag (mm) | materiaal karakteristiek deklaag | shiftfactor stijfheid deklaag | dikte onderlaag (mm) | materiaal karakteristiek onderlaag | shiftfactor stijfheid onderlaag | dikte fundering (mm) | type fundering | stijfheid fundering (MPa) | dikte onder- fundering (mm) | type onder-fundering | stijfheid onder- fundering (MPa) | stijfheid ondergrond (MPa) | Minergetal bestaande verharding (-) | intensiteit vracht verkeer (vw/dag) | jaarlijkse groei (%) | snelheid vracht- verkeer (km/u) | band- spectrum | aslast- spectrum | jaar RLD - bepaling | berekende rest- levens- duur (jaren) | maximale dikte reductie (t.b.v. profielcorrecties) (mm) | her- ontwerp- bestand