## Kwaliteitseisen
Prestatie eisen ten behoeve van plan van aanpak
Onderdeel | Prestatie-indicator | Norm | Klassificering | Prestatie bij Startkeuring |  | Prestatie bij TUSSENkeuring JAAR 5 |  | Prestatie bij Eindkeuring JAAR 10
Ondergrond | Scheuren ondergrond | ISO 4628/4 | klasse 0: geen gebreken | 90% | klasse 0 | 90% | klasse 1 | 90% | klasse 2
klasse 1: totale lengte < 5 cm
klasse 2: totale lengte < 5-10 cm
|  |  | klasse 3: totale lengte 10-25 cm | 10% | klasse 1 | 10% | klasse 2 | 10% | klasse 3
klasse 4: totale lengte 25-50 cm
klasse 5: totale lengte > 50 cm
| Barsten ondergrond | ISO 4628/4 | klasse 0: geen gebreken | 90% | klasse 0 | 90% | klasse 1 | 90% | klasse 2
klasse 1: < 5% van het oppervlak
klasse 2: 5-10% van het oppervlak
|  |  | klasse 3: 10-25% van het oppervlak | 10% | klasse 1 | 10% | klasse 2 | 10% | klasse 3
klasse 4: 25-50% van het oppervlak
klasse 5: 50-100% van het oppervlak
| Open verbindingen | ISO 4628/1 | klasse 0: geen gebreken, verbindingen zijn gesloten | 90% | klasse 0 | 90% | klasse 1 | 90% | klasse 2
klasse 1: barst zichtbaar in verf, verbinding is dicht
klasse 2: open verbinding < 0,2 mm
|  |  | klasse 3: 0,2-1 mm, open verbinding | 10% | klasse 1 | 10% | klasse 2 | 10% | klasse 3
klasse 4: 1-3 mm, open verbinding
klasse 5: > 3 mm open verbinding
| Klemmende draaiende delen (omtrekspeling) | KVT '95 (katern 20), en Inspectiebibliotheek, handboek voor het inspecteren van nieuwbouw-,afbouw- en onderhoudswerk. Hoofstuk 57 omtrekspeling. | klasse 0: geen gebrek | 90% | klasse 0 | 80% | klasse 0 | 80% | klasse 0
klasse 1:
klasse 2:
|  |  | klasse 3: | 10% | klasse 5 | 20% | klasse 5 | 20% | klasse 5
klasse 4:
klasse 5: klemt
| Houtaantasting | geen | klasse 0: geen gebreken, rot komt nergens voor | 100% | klasse 0 | 90% | klasse 1 | 90% | klasse 2
klasse 1: < 75 cm³
klasse 2: < 30 cm², aantasting in het onderdeel voor de glaslijn
|  |  | klasse 3: < 30 cm², aantasting in het onderdeel achter de glaslijn |  |  | 10% | klasse 2 | 10% | klasse 3
klasse 4: > 30 cm²,sterke aantasting tot achter de glaslijn
klasse 5: gehele element aangetast
| Houtvochtgehalte | geen | klasse 0: geen gebreken | 90% | klasse 0 t/m 3 | 90% | klasse 0 t/m 3 | 80% | klasse 0 t/m 3
klasse 1: <18% houtvocht
klasse 2: 18-21% houtvocht
|  |  | klasse 3: 21-25% houtvocht | 10% | klasse 4 | 10% | klasse 4 | 20% | klasse 4
klasse 4: 25-29% houtvocht
klasse 5: >29% houtvocht
Verfsysteem | Verfschade (barsten,bladderen, verzepen en blaren) | ISO 4628/1,ISO 4628/2, ISO 4628/3, ISO 4628/4 | klasse 0: geen gebreken | 100% | klasse 0 | 90% | Klasse 1 | 80% | klasse 1
klasse 1: < 5% van het oppervlak
klasse 2: 5-10% van het oppervlak
|  |  | klasse 3: 10-25% van het oppervlak | 10% | klasse 1 | 10% | Klasse 2 | 20% | Klasse 2
klasse 4: 25-50% van het oppervlak
klasse 5: 50-100% van het oppervlak
| Glans verfsysteem | ISO 2813 | klasse 0: >80 GU | 90% | klasse 0 | Jaarlijks glansverlies max. 20% van de aanvangsglans. 80% van de metingen moet voldoen. |  | Jaarlijks glansverlies max. 20% van de aanvangsglans. 80% van de metingen moet voldoen.
klasse 1: 60-80 GU
klasse 2: 45-60 GU
|  |  | klasse 3: 30-45 GU | 10% | klasse 1
klasse 4: 15-30 GU
klasse 5: <15 GU
| Hechting verfsysteem op hout | ISO 2409 (incl. genormaliseerde tape) | klasse 0: geen gebreken | 90% | klasse 0 | 90% | klasse 1 | 90% | klasse 2
klasse 1: <5% onthecht
klasse 2: 5-15% onthecht
|  |  | klasse 3: 16-35% onthecht | 10% | klasse 1 | 10% | klasse 2 | 10% | klasse 3
klasse 4: 36-65% onthecht
klasse 5: >65% onthecht
| Hechting verfsysteem op metaal en steenachtige ondergronden | ASTM D 3359 (incl. genormaliseerde tape), | klasse 0: (5A) zeer goed | 90% | klasse 0 | 90% | klasse 1 | 90% | klasse 2
klasse 1: (4A) goed
klasse 2: (3A) redelijk
|  |  | klasse 3: (2A) matig | 10% | klasse 1 | 10% | klasse 2 | 10% | klasse 3
klasse 4: (1A) slecht
klasse 5: (0A) zeer slecht
Kwaliteit bij oplevering | Regenschade en/of matgeslagen verflaag | geen | klasse 0: geen | 100% | klasse 0 | nvt. | nvt. | nvt. | nvt.
klasse 1: nvt
klasse 2: nvt
klasse 3: nvt
klasse 4: nvt
klasse 5: gebrek
| Heilige dagen | geen | klasse 0: geen | 100% | klasse 0 | nvt. | nvt. | nvt. | nvt.
klasse 1: nvt
klasse 2: nvt
klasse 3: nvt
klasse 4: nvt
klasse 5: gebrek
| Zakkers, schroeien, aanzetten e.d. | Inspectiebibliotheek, handboek voor het inspecteren van nieuwbouw-,afbouw- en onderhoudswerk. Hoofstuk 85 Zakkers | klasse 0: geen zakkers, komt nergens voor | 95% | klasse 0 | nvt. | nvt. | nvt. | nvt.
klasse 1: in zeer lichte vorm, een enkele zakker
klasse 2: lichte vorm, komt incidenteel voor
|  |  | klasse 3: duidelijk zichtbaar, komt regelmatig voor | 5% | klasse 1
klasse 4:sterke aanwezigheid van zakkers
klasse 5: zeer sterke aanwezigheid van zakkers
| Slecht besnijwerk | ISO 4628/1, Inspectiebibliotheek, handboek voor het inspecteren van nieuwbouw-,afbouw- en onderhoudswerk. Hoofstuk 11 Besnijwerk | klasse 0: geen gebreken | 95% | klasse 0 | nvt. | nvt. | nvt. | nvt.
klasse 1: in zeer lichte vorm, komt nauwelijks voor
klasse 2: lichte vorm, komt incidenteel voor
|  |  | klasse 3: duidelijk zichtbaar, komt regelmatig voor | 5% | klasse 1
klasse 4: slecht, komt vrij veel voor
klasse 5: zeer slecht, komt structureel voor
Metaal | Corrosie,onderroest | ISO 4628/3 | klasse 0: Ri 0: geen gebreken | 100% | klasse 1 | 90% | klasse 2 | 80% | klasse 2
klasse 1: Ri 1: 0,05% van het oppervlak geroest
klasse 2: Ri 2: 0,5% van het oppervlak geroest
|  |  | klasse 3: Ri 3: 1% van het oppervlak geroest |  |  | 10% | klasse 3 | 10% | klasse 3
klasse 4: Ri 4: 8% van het oppervlak geroest
klasse 5: Ri 5: 40-50% van het oppervlak geroest
Steenachtig | Scheuren | Inspectiebibliotheek, handboek voor het inspecteren van nieuwbouw-,afbouw- en onderhoudswerk. Hoofstuk 64 Scheuren steenachtige ondergronden | klasse 0: geen scheuren | 100% | klasse 0 | 90% | klasse 0 | 80% | klasse 0
klasse 1: scheuren <1mm breedte, lengte max. 1 m
klasse 2: scheuren, 1-2 mm breedte, lengte max. 3 m
|  |  | klasse 3: scheuren, 1-2 mm breedte, lengte >3 m, komt meermaals voor |  |  | 10% | klasse 1 | 20% | klasse 2
klasse 4: scheuren, 2-5 mm breedte, over grote lengten
klasse 5: scheuren, >5 mm breedte, komst structureel voor
| Carbonatiediepte | Inspectiebibliotheek, handboek voor het inspecteren van nieuwbouw-,afbouw- en onderhoudswerk. Hoofstuk 15 carbonatie. | klasse 0: carbonatie <1,5mm | 100% | klasse 2 | 90% | klasse 2 | 80% | klasse 2
klasse 1: carbonatie < 5mm
klasse 2: carbonatie < 10mm
|  |  | klasse 3: carbonatie < 15mm |  |  | 10% | klasse 3 | 20% | klasse 3
klasse 4: carbonatie < 20mm
klasse 5: carbonatie > 20mm
| Alg- en mosaangroei | ISO 4628/1 | klasse 0: geen aangroei | 100% | klasse 0 | 90% | klasse 0 | 90% | klasse 0
klasse 1: in zeer lichte vorm aangroei
klasse 2: lichte vorm van aangroei
|  |  | klasse 3: duidelijk zichtbare aangroei |  |  | 10% | klasse 1 t/m 2 | 10% | klasse 1 t/m 2
klasse 4: sterke aangroei
klasse 5: zeer sterke aangroei